## 模具清单
自编序号 | 零件名称 | 零件号 | 车型 | 品牌 | 模具厂 | 零件图片 | 整车尺寸长_X | 整车尺寸宽_Y | 整车尺寸高_Z | 零件尺寸长_X | 零件尺寸宽_Y | 零件尺寸高_Z | 零件重量_kg | 材料牌号 | 材料尺寸卷宽_L | 材料尺寸步距_W | 材料尺寸厚_T | 板料重量_kg | 板料形状 | 板料利用率 | 工序数量 | station | 工序名称 | 模具尺寸长 L | 模具尺寸宽 W | 模具尺寸高 H | 模具重 量（T） | 模具总重 量（T） | 挖空 系数 | 送料 高度 | 模具 导向 | 生产线 主/副 | 设计 SPM | 实际 SPM | 对件 方式 | 成型压力(吨) | 压边力(吨) | 顶出高度(mm) | 顶出行程(mm) | 备注Remark
1 | 左侧围 | A00086438 | C62X | 绅宝 A级SUV 绅宝X平台 | 芜湖瑞鹄 |  | 4670 | 1880 | 1690 | 3153 | 441 | 1381 | 13.902 | DC56D+Z FD | 1665 | 3400 | 0.7 | 25.2 | 落料 | 55.17% | 4 | OP05 | BL+PI | 5200 | 2500 | 900 | 25.7166 | 170.3166 | 0.28 |  |  | A线 | 8 |  | 单件 | 1920 | 240 | 300 | 240 | 数模版本号：006 GDT版本号：004
[22 empty] | OP10 | DR | 4580 | 2520 | 1150 | 41.8 |  | 0.4011832 | 905 | 箱式 导板+导柱
[22 empty] | OP20 | TR+CTR+PI+RST | 4440 | 2405 | 1200 | 31.5 |  | 0.3131566 | 900 | 导板+导柱
[22 empty] | OP30 | TR+PI+FL+CFL+RST+CRST | 4420 | 2480 | 1200 | 39.1 |  | 0.3786622 | 900 | 导板+导柱
[22 empty] | OP40 | TR+CTR+PI+CPI+RST+FL+CFL+BUR | 4500 | 2480 | 1200 | 32.2 |  | 0.3062956 | 900 | 导板+导柱
2 | 右侧围 | A00086452 | C62X | 绅宝 A级SUV 绅宝X平台 | 芜湖瑞鹄 |  | 4670 | 1880 | 1690 | 3153 | 441 | 1381 | 14.021 | DC56D+Z FD | 1665 | 3400 | 0.7 | 25.2 | 落料 | 55.64% | 4 | OP10 | DR | 4580 | 2520 | 1150 | 41.8 | 144.6 | 0.4011832 | 905 | 箱式 导板+导柱 | A线 | 8 |  | 单件 | 1920 | 240 | 300 | 240 | 数模版本号：006
[22 empty] | OP20 | TR+CTR+PI+RST | 4440 | 2405 | 1200 | 31.5 |  | 0.3131566 | 900 | 导板+导柱
[22 empty] | OP30 | TR+PI+FL+CFL+RST+CRST | 4420 | 2480 | 1200 | 39.1 |  | 0.3786622 | 900 | 导板+导柱
[22 empty] | OP40 | TR+CTR+PI+CPI+RST+FL+CFL+BUR | 4500 | 2480 | 1200 | 32.2 |  | 0.3062956 | 900 | 导板+导柱
3 | 左右-翼子板 | A00083245 A00083296 | C62X | 绅宝 A级SUV 绅宝X平台 | 芜湖瑞鹄 |  | 4670 | 1880 | 1690 | 954 | 221 | 865 | 2.292 | HC180B FD | 1300 | 470/1350 | 0.65 | 6.036 | 梯形 | 37.97% | 4 | OP10 | DR | 4170 | 2180 | 1100 | 28.9 | 103.93622 | 0.3681654 | 900 | 箱式 导板+导柱 | B/A | 11 |  | 双件 | 960 | 220 | 150 | 130 | 数模版本号 007 GDT L: 002
[22 empty] | OP20 | TR+CTR+PI | 4200 | 2300 | 1100 | 25.3 |  | 0.303306 | 800 | 导板+导柱
[13 empty] | 2.292 |  |  |  |  | 6.036 |  |  |  | OP30 | TR+PI+FL+RST+CRST+CFL | 4300 | 1940 | 1100 | 23.93622 |  | 0.3322944 | 800 | 导板+导柱
[22 empty] | OP40 | PI+CPI+CRST+CFL | 4240 | 2180 | 1100 | 25.8 |  | 0.3232474 | 800 | 导板+导柱
4 | 左右-前门外板 | A00083656 A00083670 | C62X | 绅宝 A级SUV 绅宝X平台 | 泊头兴达 |  | 4670 | 1880 | 1690 | 1124 | 137 | 866 | 5.359 | HC180B FD | 1345 | 2630 | 0.7 | 19.438 | 方料 | 55.14% | 4 | OP10 | DR | 3760 | 1740 | 1150 | 20.6 | 80.6 | 0.3487889 | 885 | 内导向 导板+导柱 | B/A | 8 |  | 双件 | 900 | 200 | 200 | 65 | 数模版本号 004 GDT L: 003
[22 empty] | OP20 | TR+PI | 3640 | 1870 | 1150 | 19.4 |  | 0.3157121 | 820 | 导板+导柱 |  |  |  |  | 240
[13 empty] | 5.359 | [8 empty] | OP30 | TR+CTR+PI+SEP | 3600 | 1870 | 1150 | 18.5 |  | 0.3044108 | 800 | 导板+导柱 |  |  |  |  | 180
[22 empty] | OP40 | FL+TR | 3960 | 2100 | 1150 | 22.1 |  | 0.2943814 | 790 | 导板+导柱 |  |  |  |  | 240
5 | 左右-后门外板 | A00083304 A00083312 | C62X | 绅宝 A级SUV 绅宝X平台 | 泊头兴达 |  | 4670 | 1880 | 1690 | 1116 | 165 | 933 | 5.122 | HC180B FD | 1115 | 2078/2890 | 0.7 | 15.219 | 梯形 | 67.31% | 4 | OP10 | DR | 3760 | 2020 | 1150 | 23.7 | 80.5 | 0.345654 | 860 | 内导向 导板+导柱 | B/A | 8 |  | 双件 | 900 | 200 | 200 | 70 | 数模版本号 007 GDT L: 004
[22 empty] | OP20 | TR+PI | 3860 | 2160 | 1150 | 14.1 |  | 0.1873314 | 825 | 导板+导柱 |  |  |  |  | 240
[13 empty] | 5.122 | [8 empty] | OP30 | TR+CTR+PI+SEP | 3600 | 2080 | 1150 | 19.2 |  | 0.2840324 | 800 | 导板+导柱 |  |  |  |  | 180
[22 empty] | OP40 | FL+TR | 3920 | 2180 | 1150 | 23.5 |  | 0.3046196 | 750 | 导板+导柱 |  |  |  |  | 240
6 | 左-前门内板 | A00083648 | C62X | 绅宝 A级SUV 绅宝X平台 | 泊头兴达 |  | 4670 | 1880 | 1690 | 1181 | 324 | 1267 | 6.656 | DC06 | 1545 | 1425 | 0.7 | 10.169 | 落料 | 65.45% | 4 | OP05 | BL+PI |  |  |  |  | 63.4 |  |  |  | A | 8 |  | 单件 |  |  |  |  | 数模版本号：008 GDT版本号：002
[22 empty] | OP10 | DR | 2590 | 2345 | 1100 | 18.6 |  | 0.3546566 | 850 | 箱式 导板 |  |  |  |  | 960 | 120 | 200 | 185
[22 empty] | OP20 | TR+CTR+PI+CPI | 2440 | 2185 | 1200 | 14.5 |  | 0.2887193 | 880 | 导板+导柱 |  |  |  |  | 480
[22 empty] | OP30 | TR+REST+FL(BUR)+PI | 2440 | 2170 | 1150 | 13.9 |  | 0.2908022 | 785 | 导板+导柱 |  |  |  |  | 600
[22 empty] | OP40 | CTR+PI+CPI+RST+CBUR | 2540 | 2270 | 1150 | 16.4 |  | 0.3150771 | 840 | 导板+导柱 |  |  |  |  | 480
7 | 右-前门内板 | A00083659 | C62X | 绅宝 A级SUV 绅宝X平台 | 泊头兴达 |  | 4670 | 1880 | 1690 | 1181 | 324 | 1267 | 6.656 | DC06 | 1545 | 1425 | 0.7 | 10.169 | 落料 | 65.45% | 4 | OP10 | DR | 2590 | 2345 | 1100 | 18.6 | 63.4 | 0.3546566 | 850 | 箱式 导板 | A | 8 |  | 单件 |  |  |  |  | 数模版本号：008
[22 empty] | OP20 | TR+CTR+PI+CPI | 2440 | 2185 | 1200 | 14.5 |  | 0.2887193 | 880 | 导板+导柱 |  |  |  |  | 960 | 120 | 200 | 185
[22 empty] | OP30 | TR+REST+FL(BUR)+PI | 2440 | 2170 | 1150 | 13.9 |  | 0.2908022 | 785 | 导板+导柱 |  |  |  |  | 480
[22 empty] | OP40 | CTR+PI+CPI+RST+CBUR | 2540 | 2270 | 1150 | 16.4 |  | 0.3150771 | 840 | 导板+导柱 |  |  |  |  | 480
8 | 左-后门内板 | A00083309 | C62X | 绅宝 A级SUV 绅宝X平台 | 泊头兴达 |  | 4670 | 1880 | 1690 | 1112 | 341 | 1268 | 6.1 | DC06 | 1555 | 1410 | 0.7 | 10.567 | 落料 | 57.73% | 4 | OP05 | BL+PI |  |  |  |  | 67.3 |  |  |  | A | 8 |  | 单件 |  |  |  |  | 数模版本号：007 GDT版本号：003
[22 empty] | OP10 | DR | 2470 | 2460 | 1100 | 19 |  | 0.3621256 | 840 | 箱式 导板 |  |  |  |  | 1020 | 120 | 200 | 180
[22 empty] | OP20 | TR+CTR+PI+CPI | 2500 | 2320 | 1200 | 17.6 |  | 0.3221319 | 870 | 导板+导柱 |  |  |  |  | 300
[22 empty] | OP30 | TR+REST+FL(BUR)+PI | 2540 | 2160 | 1150 | 14.4 |  | 0.2907418 | 830 | 导板+导柱 |  |  |  |  | 300
[22 empty] | OP40 | CTR+PI+CPI+RST+CBUR | 2540 | 2130 | 1150 | 16.3 |  | 0.3337389 | 865 | 导板+导柱 |  |  |  |  | 250
9 | 右-后门内板 | A00083317 | C62X | 绅宝 A级SUV 绅宝X平台 | 泊头兴达 |  | 4670 | 1880 | 1690 | 1112 | 341 | 1268 | 6.1 | DC06 | 1555 | 1410 | 0.7 | 10.567 | 落料 | 57.73% | 4 | OP10 | DR | 2470 | 2460 | 1100 | 19 | 67.3 | 0.3621256 | 840 | 箱式 导板 | A | 8 |  | 单件 | 1020 | 120 | 200 | 180 | 数模版本号：007
[22 empty] | OP20 | TR+CTR+PI+CPI | 2500 | 2320 | 1200 | 17.6 |  | 0.3221319 | 870 | 导板+导柱 |  |  |  |  | 300
[22 empty] | OP30 | TR+REST+FL(BUR)+PI | 2540 | 2160 | 1150 | 14.4 |  | 0.2907418 | 830 | 导板+导柱 |  |  |  |  | 300
[22 empty] | OP40 | CTR+PI+CPI+RST+CBUR | 2540 | 2130 | 1150 | 16.3 |  | 0.3337389 | 865 | 导板+导柱 |  |  |  |  | 250
10 | 顶盖 天窗版 | A00085113 天窗版 | C62X | 绅宝 A级SUV 绅宝X平台 | 北汽兴东方 |  | 4670 | 1880 | 1690 | 2139 | 1236 | 174 | 7.459 | DC04 | 1420 | 2380 | 0.7 | 18.571 | 方料 | 40.16% | 4 | OP10 | DR | 3470 | 2410 | 1150 | 23.6 | 96.6 | 0.3126065 | 941 | 内导向 导板+导柱 | A |  |  | 单件 | 600 | 200 | 350 | 126 | 数模版本号：005
[22 empty] | OP20 | TR+CRST | 4200 | 2480 | 1150 | 29.4 |  | 0.3126647 | 797 | 导板+导柱
[22 empty] | OP30 | TR+CTR+PI+RST | 3400 | 2480 | 1150 | 20.2 |  | 0.2653709 | 790 | 导板+导柱
[22 empty] | OP40 | PI+CPI+REST+CFL+UP FL | 3200 | 2420 | 1150 | 23.4 |  | 0.334721 | 795 | 导板+导柱
11 | 顶盖 非天窗版 | A00085088 | C62X | 绅宝 A级SUV 绅宝X平台 | 北汽兴东方 |  | 4670 | 1880 | 1690 | 2139 | 1236 | 196 | 13.58 | DC04 | 1420 | 2380 | 0.7 | 18.571 | 方料 | 73.12% | 4 | OP10 | DR | 3470 | 2410 | 1150 | 23.6 | 93.9 | 0.3126065 | 941 | 内导向 导板+导柱 | A |  |  | 单件 | 600 | 200 | 350 | 126 | 数模版本号：005 GDT版本号：002
[22 empty] | OP20 | TR+CRST | 4200 | 2480 | 1150 | 29.2 |  | 0.3105377 | 798 | 导板+导柱
[22 empty] | OP30 | TR+CTR+PI+RST | 3440 | 2480 | 1150 | 19.6 |  | 0.2544945 | 790 | 导板+导柱
[22 empty] | OP40 | PI+CPI+CFL+UP FL | 3200 | 2420 | 1150 | 21.5 |  | 0.3075428 | 785 | 导板+导柱
12 | 背门外板 | A00083087 | C62X | 绅宝 A级SUV 绅宝X平台 | 北汽兴东方 |  | 4670 | 1880 | 1690 | 714 | 1318 | 928 | 6.578 | HC180B FD | 1545 | 1660 | 0.7 | 13.578 | 落料 | 48.45% | 4 | OP05 | BL+PI | 3500 | 2100 | 900 | 15.5 | 103.5 | 0.2984917 |  |  | A |  |  | 单件 | 690 | 140 | 250 | 200 | 数模版本号：006 GDT版本号：004
[22 empty] | OP10 | DR | 2820 | 2460 | 1150 | 23 |  | 0.3672621 | 930 | 箱式，导板+导柱
[22 empty] | OP20 | TR+CTR+PI+CPI | 2990 | 2180 | 1150 | 20.1 |  | 0.3415866 | 905 | 导板+导柱
[22 empty] | OP30 | FL+CFL+REST+CUT | 3200 | 2500 | 1200 | 28.8 |  | 0.3821656 | 880 | 导板+导柱
[22 empty] | OP40 | TR+CTR+CPI+REST+CREST+CFL | 2510 | 2180 | 1150 | 16.1 |  | 0.3259329 | 895 | 导板+导柱
13 | 背门内板 （电动版/非电动版） | A00083088 A00091326 | C62X | 绅宝 A级SUV 绅宝X平台 | 北汽兴东方 |  | 4670 | 1880 | 1690 | 696 | 1314 | 925 | 5.513 | DC06 | 1410 | 1630 | 0.7 | 12.267 | 落料 | 44.94% | 4 | OP05 | BL+PI | 3500 | 2100 | 900 | 15.5 | 96.6 | 0.2984917 |  |  | A |  |  | 单件 |  |  |  |  | 数模版本号：007 GDT版本号：003
[22 empty] | OP10 | DR | 2470 | 2470 | 1150 | 20.7 |  | 0.3758451 | 923 | 箱式+单导板 |  |  |  |  | 644 | 100 | 250 | 126
[22 empty] | OP20 | TR+CTR+PI+CPI | 2880 | 2335 | 1200 | 20.3 |  | 0.320454 | 870 | 导板+导柱
[13 empty] | 5.517 | [6 empty] | 44.97% |  | OP30 | REST+UP REST | 2400 | 2170 | 1150 | 17.6 |  | 0.3743469 | 760 | 导板+导柱
[22 empty] | OP40 | TR+CTR+PI+CPI | 2780 | 2480 | 1150 | 22.5 |  | 0.3615085 | 830 | 导板+导柱
14 | 前围板 （MT/AT) | A00085709/725 | C62X | 绅宝 A级SUV 绅宝X平台 | 瑞鹄浩博 |  | 4670 | 1880 | 1690 | 441 | 1438 | 678 | 7.224 | DC06 | 1005 | 1780 | 0.8 | 11.234 | 方料 | 64.3% | 4 | OP10 | DR | 2760 | 2014 | 1100 | 16.5 | 62.72 | 0.3437582 | 760 | 箱式 导板 | B/A |  |  | 单件 | 990 | 100 | 250 | 200 | 数模版本号：004 GDT版本号：未找到
[22 empty] | OP20 | TR+PI+CTR+CPI | 2880 | 2100 | 1150 | 16.5 |  | 0.3022071 | 900 | 导板+导柱
[13 empty] | 7.259 | [6 empty] | 64.62% |  | OP30 | TR+PI+CTR+CPI+FL | 2620 | 2100 | 1150 | 18.2 |  | 0.3664235 | 820 | 导板+导柱
[22 empty] | OP40 | FL+RST+CBUR | 2550 | 1540 | 1150 | 11.52 |  | 0.3249556 | 780 | 导板+导柱
15 | 前地板 | A00085311 | C62X | 绅宝 A级SUV 绅宝X平台 | 瑞鹄浩博 |  | 4670 | 1880 | 1690 | 1336 | 1333 | 201 | 11.205 | DC06 | 1505 | 1510/1680 | 0.7 | 13.191 | 梯形 | 84.94% | 3 | OP10 | DR | 2720 | 2500 | 1100 | 20.04 | 49.04 | 0.3412923 | 760 | 箱式 导板 | A |  |  | 单件 | 990 | 90 | 250 | 215 | 数模版本号：005 GDT版本号：002
[22 empty] | OP20 | TR+PI | 2520 | 2205 | 1150 | 14.5 |  | 0.2890622 | 900 | 导板+导柱
[22 empty] | OP30 | TR+UP-FL+REST | 2380 | 2180 | 1150 | 14.5 |  | 0.3095758 | 820 | 导板+导柱
16 | 后地板 | A00084861 国六 | C62X | 绅宝 A级SUV 绅宝X平台 | 瑞鹄浩博 |  | 4670 | 1880 | 1690 | 835 | 1201 | 126 | 5.88 | DC04 | 1270 | 1010 | 0.7 | 7.048 | 方料 | 83.43% | 3 | OP10 | DR | 2120 | 1660 | 1100 | 10.3 | 28.97 | 0.3389463 | 732 | 内导向 导板+导柱 | B/A |  |  | 单件 | 418 | 80 | 200 | 100 | 数模版本号：005 GDT版本号：002
[22 empty] | OP20 | TR+PI | 2010 | 1530 | 1150 | 10 |  | 0.3602011 | 792 | 导板+导柱
[22 empty] | OP30 | TR+PI+FL+REST | 2010 | 1530 | 1150 | 8.67 |  | 0.3122943 | 792 | 导板+导柱
17 | 后地板前补板 | A00084803 | C62X | 绅宝 A级SUV 绅宝X平台 | 瑞鹄浩博 |  | 4670 | 1880 | 1690 | 656 | 1466 | 194 | 4.98 | DC01 | 1640 | 865 | 0.7 | 7.795 | 方料 | 63.89% | 3 | OP10 | DR | 2480 | 1505 | 1100 | 11.1 | 30.3 | 0.3444074 | 800 | 内导向 导板+导柱 | B/A |  |  | 单件 | 720 | 160 | 200 | 95 | 数模版本号：005 GDT版本号：002
[22 empty] | OP20 | TR+PI | 2550 | 1550 | 1150 | 9.9 |  | 0.2774571 | 835 | 导板+导柱
[22 empty] | OP30 | TR+PI+FL | 2380 | 1540 | 1150 | 9.3 |  | 0.2810721 | 850 | 导板+导柱
18 | 机盖外板 | A00098740 | C62X 国六 | 绅宝 A级SUV 绅宝X平台 | 上海宏旭 |  | 4670 | 1880 | 1690 | 1214 | 1695 | 203 | 9.14 | HC180B FD | 1560 | 1920 | 0.65 | 15.283008 | 方料 | 59.8% | 4 | OP10 | DR | 2820 | 2455 | 1100 | [5 empty] | A |  |  | 单件 | 780 | 220 |  | 130 | 数模版本号：004 GDT版本号：001
[22 empty] | OP20 | TR+PI+CTR | 3370 | 2460 | 1150
[22 empty] | OP30 | TR+FL+CFL | 2940 | 2005 | 1150
[22 empty] | OP40 | FL+CFL | 3100 | 2290 | 1150
19 | 机盖内板 | A00098742 | C62X 国六 | 绅宝 A级SUV 绅宝X平台 | 上海宏旭 |  | 4670 | 1880 | 1690 | 1210 | 1692 | 223 | 7.14 | DC06 | 1500 | 1890 | 0.6 | 13.35285 | 方料 | 53.47% | 4 | OP10 | DR | 2850 | 2340 | 1100 | [5 empty] | A |  |  | 单件 | 960 | 100 |  | 135 | 数模版本号：003 GDT版本号：001
[22 empty] | OP20 | TR+PI+CTR | 3070 | 2160 | 1150
[22 empty] | OP30 | TR+PI+CTR | 3160 | 2100 | 1150
[22 empty] | OP40 | UST | 2630 | 2000 | 1150
1 | 左右前门外板 | A00098493/492 | C62XP |  | 泊头兴达 |  |  |  |  | 1124 | 137 | 866 | 5.327 | HC180B FD | 1045 | 2630 | 0.7 | 15.06 | 方料 | 70.74% | 4 | OP10 | DR | 3750 | 1740 | 1150 | 21.98 | 85.83 | 0.3731468 |  | 内导向 导板+导柱 | B/A | 8 |  | 双件 | 900 | 200 | 200 | 65 | 数模版本号：002 GDT版本号：001
[22 empty] | OP20 | TR+PI | 3640 | 1870 | 1150 | 19.57 |  | 0.3184787 |  | 导板+导柱 |  |  |  |  | 240
[13 empty] | 5.327 | [8 empty] | OP30 | TR+CTR+CPI+FL | 3600 | 1990 | 1150 | 20.7 |  | 0.3200717 |  | 导板+导柱 |  |  |  |  | 180
[22 empty] | OP40 | FL+TR | 3960 | 2100 | 1150 | 23.58 |  | 0.3140956 |  | 导板+导柱 |  |  |  |  | 240
2 | 左右后门外板 | A00098494/495 | C62XP |  | 泊头兴达 |  |  |  |  | 1116 | 165 | 933 | 5.084 | HC180B FD | 1120 | 2070/2880 | 0.7 | 15.1 | 梯形 | 67.34% | 4 | OP10 | DR | 3760 | 2020 | 1150 | 23.82 | 89.09 | 0.3474042 |  | 内导向 导板+导柱 | B/A | 8 |  | 双件 | 900 | 200 | 200 | 70
[22 empty] | OP20 | TR | 3900 | 2160 | 1150 | 15.87 |  | 0.2086849 |  | 导板+导柱 |  |  |  |  | 240
[13 empty] | 5.084 | [8 empty] | OP30 | TR+CTR+CPI+FL | 3600 | 2080 | 1150 | 21.9 |  | 0.3239745 |  | 导板+导柱 |  |  |  |  | 180
[22 empty] | OP40 | FL+TR | 3920 | 2180 | 1150 | 27.5 |  | 0.3564697 |  | 导板+导柱 |  |  |  |  | 240
3 | 后地板 | A00093103 | C62XP |  | 北汽兴东方 |  |  |  |  | 1188 | 840 | 112 | 5.199 | DC04 | 1280 | 1030 | 0.7 | 7.244608 | 方料 | 71.76% | 3 | OP10 | DR | 2220 | 1640 | 1100 | [5 empty] | B/A |  |  | 单件 | 350 | 100 |  | 100 | 数模版本号：002 GDT版本号：001
[22 empty] | OP20 | TR+PI | 2500 | 1770 | 1150
[22 empty] | OP30 | TR+PI+FL+RST | 2180 | 1690 | 1150
Note on Y11: 作者: 1650快夹

## 模具清单 (2)
N0 | 零件信息 |  |  |  | 备注 Remark
| 零件名称 | 零件号 | 生产线 主/副 | 设计 SPM
1 | 左侧围 | A00086438 | A线 | 8
2 | 右侧围 | A00086452 | A线 | 8
3 | 左右-翼子板 | A00083245 A00083296 | B/A | 11
4 | 左右-前门外板 | A00083656 A00083670 | B/A | 8
5 | 左右-后门外板 | A00083304 A00083312 | B/A | 8
6 | 左-前门内板 | A00083648 | A | 8
7 | 右-前门内板 | A00083659 | A | 8
8 | 左-后门内板 | A00083309 | A | 8
9 | 右-后门内板 | A00083317 | A | 8
10 | 顶盖 天窗版 | A00085113 天窗版 | A
11 | 顶盖 非天窗版 | A00085088 | A
12 | 背门外板 | A00083087 | A
13 | 背门内板 （电动版/非电动版） | A00083088 A00091326 | A
14 | 前围板 （MT/AT) | A00085709/725 | B/A
15 | 前地板 | A00085311 | A
16 | 后地板 | A00084861 国六 | B/A
17 | 后地板前补板 | A00084803 | B/A
18 | 机盖外板 | A00098740 | A
19 | 机盖内板 | A00098742 | A
1 | 左右前门外板 | A00098493/492 | B/A | 8
2 | 左右后门外板 | A00098494/495 | B/A | 8
3 | 后地板 | A00093103 | B/A